## Neuteil 2 Schichtmetallic
Arbeitsfolgeplan 2-Schicht-Metallic-Neuteillackierung
Auftragsbeschreibung: Neuteillackierung mit einer 2-Schicht-Metallic-lackierung
Arbeitsschritte | Hilfsmittel / Werkzeug | Schleifen Körnung | verwendetes/r Material/Lack Mischungsverhältnis | Abluftzeit Trockenzeit | Besonderheiten Bermerkung
Kundenannahme
Annahme Kundenauftrag und Prüfung des KFZ auf Beschädigungen | visuell und haptisch |  |  |  | Erkennen von Beulen, Dellen, Kratzern
Vorbereitung
Klarmachen der Aufgabe | Absprache mit Meister |  |  |  | Dokumentation von Dellen oder Beulen
Bereitlegen der PSA/Werkzeuge/Materialien | Nutzung der Rüstzeit | bereitlegen Schleifpapier P400-P3000 |  |  | PSA: Hautschutz (Anzug, Handschuhe), Augenschutz (Brille), Atemschutz (Maske)
Anschleifen vom Neuteil | Exzenter und Schleifpapier, PSA | Innen ,Sicken und Ränder Handschliff P1000 und Aussenfläche mit Excenter und P400 |  |  | Von innen nach außen und Kanten zuerst
Enfetten und entstauben | Staubbindetuch, Ausblaspistole |  | Silikonentferner und Blautücher |  | entstauben und entfetten
Füllern + Trocknen | Füllerpistole 1,5-1,9 mm Düse, PSA |  | Material anmischen 2K VOC Schleiffüller, Härter und Verdünnung, (8:1+15%Verdünnung) | Abluftzeit: 5-10min Trockenzeit: IRT 45min-1h | 2 Gänge ,Spritzdruck 2,1 Bar, von innen nach außen
Füllerschleifen | Exzenter Schleifpapier, Nassschleifeimer, PSA Kontrollschwarz | P400 Exzenter, P1000 Nass |  |  | Vor dem Trockenschlif Kontrollschwarz auftragen. Erst trocken schleifen, dann nassschleifen
Durchführung
Enfetten und entstauben | Staubbindetuch, Ausblaspistole |  | Silikonentferner und Blautücher |  | erst entfetten dann entstauben
Basislack/Effektlack applizieren (Farbauftrag) | Lackierpistole 1,2 -1,3mm, Düse PSA |  | Standoblue Basislack + Einstelladditiv 20% | Abluftzeit: ca 10-.15 min | 1,5 Gänge Spritzdruck: 1,8-2,0 Reihenfolge: zuerst Innenflächen, dann Ränder, dann Außenflächen
Klarlack applizieren | Lackierpistole 1,3-1,4mm Düse, PSA |  | VOC Express Klarlack (3:1, 10% Verdünnung) | Abluftzeit: 0-2min Trockenzeit: IRT 15-30 min | 1,5 Gänge ,Spritzdruck 2,1 Bar, von innen nach außen
Nachbereitung
eventuelle Läufer und Staubeinschlüsse vorsichtig planschleifen | Lackhobel, Exzenter Blütenschleifer, Trizact, Lacknasenentferner, Tageslichtlampe | P1200 - P3000
gesamtes Teil polieren | Oszillierende Poliermaschiene, Polierschwämme, |  | 3M Finess It feine Politur
Reinigung mit Endkontrolle | Mikrofasertuch |  |  |  | Oberflächenbeurteilung und Sichtkontrolle
Kundenübergabe