## Reparatur
Verarbeitungsrichtlinien |  | Mischungsverhältnis |  | Viskosität bei 20°C | Schleifen des | Spritzgänge | Eingangsdruck | Zwischenabluft | Endabluft | Schichtdicke | Topfzeit
| Stammmaterial | Härter | Verdünnung/ |  | Untergrundes |  | Spritzdruck
Lacksystem |  |  | Einstellzusatz
Reparaturlackierung 2-Schicht Metallic
Polyesterspachtel | / | 2 - 3 % | / | / | P80 - P240 | / | / | / | 20 - 30 min | / | 4 - 5 min
Primer | 2 | / | 1 | k.A. | P500 - P600 | 1 - 2 Gänge | 1,8 - 2 bar | 5 min | 15 min | 15 µm | k.A.
2K-VOC-Schleiffüller | 8 | 1 | 10% - 15% | 22 - 26 sek | P360 - P500 | 2 - 3 Gänge | 2 - 2,5 bar | 5 - 10 min | 10 - 15 min | 100 - 120µm | 1 - 2 h
Standoblue/Basislack | 100_Prozent | / | Einstelladditiv 10% | / | k.A. | 1 + 0,5 Gänge | 1,8 - 2,0 bar | 8 - 12 min | 15 min | 12 - 25 µm | 45 min - 1 h
Expressklarlack | 3 | 1 | 10% | 19 - 22 sek | k.A. | 0,5 + 1 Gänge | 1,8 -2,2 bar | 0-2 min | 5-10 min | 50 - 60 µm | 1 h
Bemerkungen/Gesamt/Ø | / | / | / | Ø 20,5 - 24 sek | P80 - P500 | / | Ø 1,85 - 2,175 bar | Ø05 - 12 min | Ø 5- 30 min | Ø 210 µm | /
Note on A1: [Kommentarthread] Ihre Version von Excel gestattet Ihnen das Lesen dieses Kommentarthreads. Jegliche Bearbeitungen daran werden jedoch entfernt, wenn die Datei in einer neueren Version von Excel geöffnet wird. Weitere Informationen: https://go.microsoft.com/fwlink/?linkid=870924. Kommentar: keine Unterschiede zwischen 1 Schicht Uni und 2 Schicht Metallic gefunden